## 調書-1
点検調書（その１） 橋梁諸元と総合検査結果 | [14 empty] | 点検回数 |  |  | 3 |  | 巡目 |  | 起点側 |  |  | 緯度 | 39.19643 |  |  |  |  | 橋梁ＩＤ |  |  | 39.19643,141.22193
[25 empty] | 経度 | 141.22193
ふりがな 橋梁名 |  |  | しもたつみさわはし | [7 empty] | 路線名 |  |  |  | その他市道 |  |  |  | 老耳環境線 |  |  |  | 管理者名 |  |  | 奥州市 | [6 empty] | 橋梁コード |  |  |  | 03215195280
下巽沢橋
所在地 |  | 自 | 岩手県奥州市江刺玉里字巽沢 | [7 empty] | 道路台帳測点 |  |  |  | 自 | [17 empty] | 調書更新年月日 |  |  |  | 2023 |  | 年 | 12 | 月 | 19 |  | 日
|  | 至 | 岩手県奥州市江刺玉里字巽沢 | [11 empty] | 至 | [7 empty] | 点検方法 |  |  | 地上 | [6 empty] | 点検年月日 |  |  |  | 2023 |  | 年 | 7 | 月 | 27 |  | 日
完成年月日 |  |  |  | 年 |  | 月 |  | 日 | 橋長 |  |  |  | 5 |  | m | 径間数 |  |  | 1 |  |  | 設計活荷重 |  | ９ｔ（昭和１４年） |  |  |  | 適用示方書 | [10 empty] | 交通条件 | 調査年 |  |  |  | 年
上部工形式 |  | 単純RCWT桁橋 | [6 empty] | 幅員 | 全幅員 |  |  | 3.74 |  | m | 地覆幅 |  |  | 歩道幅 |  |  | 車道幅・車線 |  |  | 車道幅・車線 |  |  | 歩道幅 |  | 地覆幅 |  |  | 中央帯 |  |  | 中央分離帯 |  |  |  | 区間 番号
[10 empty] | 有効幅員 |  |  | 3.4 |  | m | 0.17 |  | m | 0 |  | m | 3.4 | m | 1 | 0 | m | 0 | 0 | m | 0.17 |  | m | 0 |  | m | 0 |  | m |  | 総台数 |  |  | 台/12h
下部工形式 |  | 重力式橋台 | [6 empty] | 備考 | 交差物件： |  |  | 老耳川 |  |  |  | (管理者： | [6 empty] | ) | 交通規制方法： | [14 empty] | 大型車 |  |  | 台/12h
基礎形式 | [9 empty] | 経過年数： |  |  |  |  | 年 | その他： | [23 empty] | 大型 混入率 |  |  | ％
定期点検結果 | [19 empty] | 総 合 診 断 結 果
実施年月 |  | 判定区分 | [11 empty] | 点検会社 |  |  | 点検者 |  |  | 当該橋梁に対する定期点検(法定点検)は３巡目であり、今回の定期点検の結果、橋梁単位の健全性は「Ⅲ」であった。 以下に、各部材に対する診断結果を示す。 [診断結果] ＜主桁＞ 主桁に遊離石灰を伴うひびわれが見られる。耐荷力の低下が懸念されることから橋梁構造の安全性の観点から速やかな対応を行うことが望ましいと判断し、健全性は「Ⅲ」と判定した。(写真5,6) ＜下部構造＞ A1、A2橋台竪壁に漏水跡が見られる。状況に応じて補修を行うことが望ましいと判断し、健全性は「Ⅰ」と判定した。(写真7) ＜支承部＞ 支承部本体に損傷は見られないことから、健全性は「Ⅰ」と判定した。 ＜その他＞ 地覆に変形・欠損が見られる。早期に補修が必要と判断し、健全性は「Ⅲ」と判定した。(写真8,10)
|  | 橋梁 単位 |  | 部材単位
|  |  |  | 主桁 | 横桁 |  | 床版 | 下部 構造 |  | 支承部 |  | その他
2012 | 10
2018 | 12 | Ⅲ |  | Ⅲ | - |  | - | Ⅰ |  | Ⅰ |  | Ⅲ |  | 株式会社 一測設計 |  |  | 岡山 桂介
2023 | 7 | Ⅲ |  | Ⅲ | - |  | - | Ⅰ |  | Ⅰ |  | Ⅲ |  | ㈱昭和土木 設計 |  |  | 門脇 和孝
補修・補強履歴
完了年月 |  | 対象部材 |  |  |  |  | 対策内容
不明 |  | 主桁 |  |  |  |  | 断面修復工
不明 |  | 橋台 |  |  |  |  | 断面修復工

## 調書-2
点検調書（その２） 径間別一般図 |  |  | 径間番号 |  | 1 |  | 起点側 |  | 緯度 | 39.19643 |  | 橋梁ＩＤ | 39.19643,141.22193
[9 empty] | 経度 | 141.22193
ふりがな 橋梁名 | しもたつみさわはし | 路線名 |  | その他市道 老耳環境線 |  | 管理者名 |  | 奥州市 |  |  | 橋梁 コード | 03215195280 |  | 調書更新年月日 | 2023年12月19日
| 下巽沢橋 | [12 empty] | 点検年月日 | 2023年7月27日
全 体 図
一 般 図
側面図
平面図
断面図

## 調書-3
点検調書（その３） 現地状況写真 |  |  |  |  | 径間番号 |  | 1 |  |  | 起点側 |  | 緯度 | 39.19643 |  |  | 橋梁ＩＤ | 39.19643,141.22193
[12 empty] | 経度 | 141.22193
ふりがな 橋梁名 |  | しもたつみさわはし |  | 路線名 |  | その他市道 老耳環境線 |  |  | 管理者名 |  | 奥州市 |  |  |  | 橋梁 コード | 03215195280 |  | 調書更新年月日 |  | 2023年12月19日
|  | 下巽沢橋 | [15 empty] | 点検年月日 |  | 2023年7月27日
現 地 状 況 写 真 | 写真番号 |  | 1 |  |  | 撮影年月日 |  | 2023年7月27日 |  |  | 写真番号 |  |  | 2 |  |  |  |  | 撮影年月日 |  | 2023年7月27日
| 径間番号 |  | 1 |  |  | メ モ |  |  |  |  | 径間番号 |  |  | 1 |  |  |  |  | メ モ
| 写真説明 |  | 全景写真（路面） |  |  | 撮影方向：起点側→終点側 |  |  |  |  | 写真説明 |  |  | 全景写真（路面） |  |  |  |  | 撮影方向：終点側→起点側
| 写真番号 |  | 3 |  |  | 撮影年月日 |  | 2023年7月27日 |  |  | 写真番号 |  |  | 4 |  |  |  |  | 撮影年月日 |  | 2023年7月27日
| 径間番号 |  | 1 |  |  | メ モ |  |  |  |  | 径間番号 |  |  | 1 |  |  |  |  | メ モ
| 写真説明 |  | 全景写真（側面） |  |  | 下流側 起点は左側 |  |  |  |  | 写真説明 |  |  | 路面 |  |  |  |  | 撮影方向：起点側→終点側
点検調書（その３） 現地状況写真 |  |  |  |  | 径間番号 |  | 1 |  |  | 起点側 |  | 緯度 | 39.19643 |  |  | 橋梁ＩＤ | 39.19643,141.22193
[12 empty] | 経度 | 141.22193
ふりがな 橋梁名 |  | しもたつみさわはし |  | 路線名 |  | その他市道 老耳環境線 |  |  | 管理者名 |  | 奥州市 |  |  |  | 橋梁 コード | 03215195280 |  | 調書更新年月日 |  | 2023年12月19日
|  | 下巽沢橋 | [15 empty] | 点検年月日 |  | 2023年7月27日
現 地 状 況 写 真 | 写真番号 |  | 5 |  |  | 撮影年月日 |  | 2023年7月27日 |  |  | 写真番号 |  |  | 6 |  |  |  |  | 撮影年月日 |  | 2023年7月27日
| 径間番号 |  | 1 |  |  | メ モ |  |  |  |  | 径間番号 |  |  | 1 |  |  |  |  | メ モ
| 写真説明 |  | 路下 |  |  | 撮影方向：起点側→終点側 |  |  |  |  | 写真説明 |  |  | 下部工 |  |  |  |  | A1橋台
| 写真番号 |  | 7 |  |  | 撮影年月日 |  | 2023年7月27日 |  |  | 写真番号 |  |  | 8 |  |  |  |  | 撮影年月日 |  | 2023年7月27日
| 径間番号 |  | 1 |  |  | メ モ |  |  |  |  | 径間番号 |  |  | 1 |  |  |  |  | メ モ
| 写真説明 |  | 下部工 |  |  | A2橋台 |  |  |  |  | 写真説明 |  |  | 伸縮装置（路面部） |  |  |  |  | A1橋台
点検調書（その３） 現地状況写真 |  |  |  |  | 径間番号 |  | 1 |  |  | 起点側 |  | 緯度 | 39.19643 |  |  | 橋梁ＩＤ | 39.19643,141.22193
[12 empty] | 経度 | 141.22193
ふりがな 橋梁名 |  | しもたつみさわはし |  | 路線名 |  | その他市道 老耳環境線 |  |  | 管理者名 |  | 奥州市 |  |  |  | 橋梁 コード | 03215195280 |  | 調書更新年月日 |  | 2023年12月19日
|  | 下巽沢橋 | [15 empty] | 点検年月日 |  | 2023年7月27日
現 地 状 況 写 真 | 写真番号 |  | 9 |  |  | 撮影年月日 |  | 2023年7月27日 |  |  | 写真番号 |  |  | 10 |  |  |  |  | 撮影年月日 |  | 2023年7月27日
| 径間番号 |  | 1 |  |  | メ モ |  |  |  |  | 径間番号 |  |  | 1 |  |  |  |  | メ モ
| 写真説明 |  | 伸縮装置（路下部） |  |  | A1橋台 |  |  |  |  | 写真説明 |  |  | 伸縮装置（路面部） |  |  |  |  | A2橋台
| 写真番号 |  | 11 |  |  | 撮影年月日 |  | 2023年7月27日 |  |  | 写真番号 |  |  | 12 |  |  |  |  | 撮影年月日 |  | 2023年7月27日
| 径間番号 |  | 1 |  |  | メ モ |  |  |  |  | 径間番号 |  |  | 1 |  |  |  |  | メ モ
| 写真説明 |  | 伸縮装置（路下部） |  |  | A2橋台 |  |  |  |  | 写真説明 |  |  | 支承線 |  |  |  |  | A1橋台
点検調書（その３） 現地状況写真 |  |  |  |  | 径間番号 |  | 1 |  |  | 起点側 |  | 緯度 | 39.19643 |  |  | 橋梁ＩＤ | 39.19643,141.22193
[12 empty] | 経度 | 141.22193
ふりがな 橋梁名 |  | しもたつみさわはし |  | 路線名 |  | その他市道 老耳環境線 |  |  | 管理者名 |  | 奥州市 |  |  |  | 橋梁 コード | 03215195280 |  | 調書更新年月日 |  | 2023年12月19日
|  | 下巽沢橋 | [15 empty] | 点検年月日 |  | 2023年7月27日
現 地 状 況 写 真 | 写真番号 |  | 13 |  |  | 撮影年月日 |  | 2023年7月27日 |  |  | 写真番号 |  |  | 14 |  |  |  |  | 撮影年月日 |  | 2023年7月27日
| 径間番号 |  | 1 |  |  | メ モ |  |  |  |  | 径間番号 |  |  | 1 |  |  |  |  | メ モ
| 写真説明 |  | 支承線 |  |  | A2橋台 |  |  |  |  | 写真説明 |  |  | 点検状況
| 写真番号 |  | 15 |  |  | 撮影年月日 |  | 2023年7月27日 |  |  | 写真番号 |  |  | 16 |  |  |  |  | 撮影年月日 |  | 2023年7月27日
| 径間番号 |  | 1 |  |  | メ モ |  |  |  |  | 径間番号 |  |  | 1 |  |  |  |  | メ モ
| 写真説明 |  | 補修状況 |  |  | 主桁 |  |  |  |  | 写真説明 |  |  | 補修状況 |  |  |  |  | 橋台

## 調書-4
点検調書（その４） 損傷図 |  |  | 径間番号 |  | 1 |  | 起点側 |  | 緯度 | 39.19643 |  | 橋梁ＩＤ | 39.19643,141.22193
[9 empty] | 経度 | 141.22193
ふりがな 橋梁名 | しもたつみさわはし | 路線名 |  | その他市道 老耳環境線 |  | 管理者名 |  | 奥州市 |  |  | 橋梁 コード | 03215195280 |  | 調書更新年月日 | 2023年12月19日
| 下巽沢橋 | [12 empty] | 点検年月日 | 2023年7月27日
損 傷 図
点検調書（その４） 損傷図 |  |  | 径間番号 |  | 1 |  | 起点側 |  | 緯度 | 39.19643 |  | 橋梁ＩＤ | 39.19643,141.22193
[9 empty] | 経度 | 141.22193
ふりがな 橋梁名 | しもたつみさわはし | 路線名 |  | その他市道 老耳環境線 |  | 管理者名 |  | 奥州市 |  |  | 橋梁 コード | 03215195280 |  | 調書更新年月日 | 2023年12月19日
| 下巽沢橋 | [12 empty] | 点検年月日 | 2023年7月27日
損 傷 図
点検調書（その４） 損傷図 |  |  | 径間番号 |  | 1 |  | 起点側 |  | 緯度 | 39.19643 |  | 橋梁ＩＤ | 39.19643,141.22193
[9 empty] | 経度 | 141.22193
ふりがな 橋梁名 | しもたつみさわはし | 路線名 |  | その他市道 老耳環境線 |  | 管理者名 |  | 奥州市 |  |  | 橋梁 コード | 03215195280 |  | 調書更新年月日 | 2023年12月19日
| 下巽沢橋 | [12 empty] | 点検年月日 | 2023年7月27日
損 傷 図
点検調書（その４） 損傷図 |  |  | 径間番号 |  | 1 |  | 起点側 |  | 緯度 | 39.19643 |  | 橋梁ＩＤ | 39.19643,141.22193
[9 empty] | 経度 | 141.22193
ふりがな 橋梁名 | しもたつみさわはし | 路線名 |  | その他市道 老耳環境線 |  | 管理者名 |  | 奥州市 |  |  | 橋梁 コード | 03215195280 |  | 調書更新年月日 | 2023年12月19日
| 下巽沢橋 | [12 empty] | 点検年月日 | 2023年7月27日
損 傷 図

## 調書-5
点検調書（その５） 損傷写真 | [5 empty] | 径間番号 |  | 1 |  |  |  | 起点側 |  | 緯度 |  | 39.19643 |  |  | 橋梁ＩＤ |  | 39.19643,141.22193
[14 empty] | 経度 |  | 141.22193
ふりがな 橋梁名 |  | しもたつみさわはし |  |  | 路線名 |  | その他市道 老耳環境線 |  |  |  | 管理者名 |  | 奥州市 |  |  |  | 橋梁 コード |  | 03215195280 |  |  | 調書更新年月日 | 2023年12月19日
|  | 下巽沢橋 | [19 empty] | 点検年月日 | 2023年7月27日
損 傷 写 真 | 写真番号 |  | 1 | 部材名 | 主桁 |  |  |  | 撮影年月日 | 2023.7.27 |  |  | 写真番号 |  | 2 |  |  | 部材名 |  | 主桁 |  |  | 撮影年月日 | 2023.7.27
| 損傷の種類 |  | ⑥ひびわれ | 損傷程度 | e |  |  |  | メ モ |  |  |  | 損傷の種類 |  | ⑥ひびわれ |  |  | 損傷程度 |  | e |  |  | メ モ
[9 empty] | 変状の進展性等： | [13 empty] | 変状の進展性等：
[9 empty] | 【新規変状】 | [13 empty] | 【新規変状】
[9 empty] | Mg0101 主桁にひびわれ、遊離石灰が見られる。 ひびわれ[1.0㎜/200×1800mm]パターン⑨ 遊離石灰[50×100mm]2箇所 前回点検時（H30年12月） 前回写真2 | [13 empty] | 写真番号1の近接写真 [1.0㎜/200×1800mm]パターン⑨ 前回点検時（H30年12月）
| 写真番号 |  | 3 | 部材名 | 主桁 |  |  |  | 撮影年月日 | 2023.7.27 |  |  | 写真番号 |  | 4 |  |  | 部材名 |  | 主桁 |  |  | 撮影年月日 | 2023.7.27
| 損傷の種類 |  | ⑥ひびわれ | 損傷程度 | d |  |  |  | メ モ |  |  |  | 損傷の種類 |  | ⑥ひびわれ |  |  | 損傷程度 |  | d |  |  | メ モ
[9 empty] | 変状の進展性等： | [13 empty] | 変状の進展性等：
[9 empty] | 【進展なし】 | [13 empty] | 【進展なし】
[9 empty] | Mg0101 主桁にひびわれ、遊離石灰が見られる。 ひびわれ[0.2㎜/200×2000mm]パターン⑨ 遊離石灰[200×2000mm] 前回点検時（H30年12月） 前回写真3 | [13 empty] | 写真番号3の近接写真 [0.2㎜/200×2000mm]パターン⑨ 前回点検時（H30年12月）
点検調書（その５） 損傷写真 | [5 empty] | 径間番号 |  | 1 |  |  |  | 起点側 |  | 緯度 |  | 39.19643 |  |  | 橋梁ＩＤ |  | 39.19643,141.22193
[14 empty] | 経度 |  | 141.22193
ふりがな 橋梁名 |  | しもたつみさわはし |  |  | 路線名 |  | その他市道 老耳環境線 |  |  |  | 管理者名 |  | 奥州市 |  |  |  | 橋梁 コード |  | 03215195280 |  |  | 調書更新年月日 | 2023年12月19日
|  | 下巽沢橋 | [19 empty] | 点検年月日 | 2023年7月27日
損 傷 写 真 | 写真番号 |  | 5 | 部材名 | 主桁 |  |  |  | 撮影年月日 | 2023.7.27 |  |  | 写真番号 |  | 6 |  |  | 部材名 |  | 主桁 |  |  | 撮影年月日 | 2023.7.27
| 損傷の種類 |  | ⑥ひびわれ | 損傷程度 | e |  |  |  | メ モ |  |  |  | 損傷の種類 |  | ⑥ひびわれ |  |  | 損傷程度 |  | e |  |  | メ モ
[9 empty] | 変状の進展性等： | [13 empty] | 変状の進展性等：
[9 empty] | 【進展なし】 | [13 empty] | 【進展なし】
[9 empty] | Mg0501 主桁にひびわれ、遊離石灰が見られる。 ひびわれ[4.0㎜/200×5000mm]パターン⑨ 遊離石灰[200×5000mm] 前回点検時（H30年12月） 前回写真5 | [13 empty] | 写真番号5の近接写真 [4.0㎜/200×5000mm]パターン⑨ 前回点検時（H30年12月）
| 写真番号 |  | 7 | 部材名 | 橋台[竪壁] |  |  |  | 撮影年月日 | 2023.7.27 |  |  | 写真番号 |  | 8 |  |  | 部材名 |  | 地覆 |  |  | 撮影年月日 | 2023.7.27
| 損傷の種類 |  | ⑳漏水・滞水 | 損傷程度 | e |  |  |  | メ モ |  |  |  | 損傷の種類 |  | ㉓変形・欠損 |  |  | 損傷程度 |  | e |  |  | メ モ
[9 empty] | 変状の進展性等： | [13 empty] | 変状の進展性等：
[9 empty] | 【進展なし】 | [13 empty] | 【進展なし】
[9 empty] | Ac0101 A1橋台竪壁に漏水跡が見られる。 前回点検時（H30年12月） 前回写真6 | [13 empty] | Fg0101 地覆に鉄筋露出、変形が見られる。 鉄筋露出[170×100×200mm] 変形[1400×170×200mm] 前回点検時（H30年12月） 前回写真10
点検調書（その５） 損傷写真 | [5 empty] | 径間番号 |  | 1 |  |  |  | 起点側 |  | 緯度 |  | 39.19643 |  |  | 橋梁ＩＤ |  | 39.19643,141.22193
[14 empty] | 経度 |  | 141.22193
ふりがな 橋梁名 |  | しもたつみさわはし |  |  | 路線名 |  | その他市道 老耳環境線 |  |  |  | 管理者名 |  | 奥州市 |  |  |  | 橋梁 コード |  | 03215195280 |  |  | 調書更新年月日 | 2023年12月19日
|  | 下巽沢橋 | [19 empty] | 点検年月日 | 2023年7月27日
損 傷 写 真 | 写真番号 |  | 9 | 部材名 | 地覆 |  |  |  | 撮影年月日 | 2023.7.27 |  |  | 写真番号 |  | 10 |  |  | 部材名 |  | 地覆 |  |  | 撮影年月日 | 2023.7.27
| 損傷の種類 |  | ⑫うき | 損傷程度 | e |  |  |  | メ モ |  |  |  | 損傷の種類 |  | ㉓変形・欠損 |  |  | 損傷程度 |  | e |  |  | メ モ
[9 empty] | 変状の進展性等： | [13 empty] | 変状の進展性等：
[9 empty] | 【進展なし】 | [13 empty] | 【進展なし】
[9 empty] | Fg0101 地覆にうきが見られる。 [500×100mm] 前回点検時（H30年12月） 前回写真11 | [13 empty] | Fg0201 地覆に鉄筋露出、変形が見られる。 鉄筋露出[170×300×200mm] 変形[2000×170×200mm] 前回点検時（H30年12月） 前回写真12
| 写真番号 |  | 11 | 部材名 | 地覆 |  |  |  | 撮影年月日 | 2023.7.27 |  |  | 写真番号 |  | 12 |  |  | 部材名 |  | 舗装 |  |  | 撮影年月日 | 2023.7.27
| 損傷の種類 |  | ㉓変形・欠損 | 損傷程度 | c |  |  |  | メ モ |  |  |  | 損傷の種類 |  | ⑮舗装の異常 |  |  | 損傷程度 |  | e |  |  | メ モ
[9 empty] | 変状の進展性等： | [13 empty] | 変状の進展性等：
[9 empty] | 【進展なし】 | [13 empty] | 【進展なし】
[9 empty] | Fg0201 地覆（親柱）に変形が見られる。 [170×150×300mm] 前回点検時（H30年12月） 前回写真13 | [13 empty] | Pm0101 舗装にひびわれが見られる。 [2000×2500mm] 前回点検時（H30年12月） 前回写真14
点検調書（その５） 損傷写真 | [5 empty] | 径間番号 |  | 1 |  |  |  | 起点側 |  | 緯度 |  | 39.19643 |  |  | 橋梁ＩＤ |  | 39.19643,141.22193
[14 empty] | 経度 |  | 141.22193
ふりがな 橋梁名 |  | しもたつみさわはし |  |  | 路線名 |  | その他市道 老耳環境線 |  |  |  | 管理者名 |  | 奥州市 |  |  |  | 橋梁 コード |  | 03215195280 |  |  | 調書更新年月日 | 2023年12月19日
|  | 下巽沢橋 | [19 empty] | 点検年月日 | 2023年7月27日
損 傷 写 真 | 写真番号 |  | 13 | 部材名 | 舗装 |  |  |  | 撮影年月日 | 2023.7.27 |  |  | 写真番号 |  | 14 |  |  | 部材名 |  | 舗装 |  |  | 撮影年月日 | 2023.7.27
| 損傷の種類 |  | ⑮舗装の異常 | 損傷程度 | e |  |  |  | メ モ |  |  |  | 損傷の種類 |  | ㉔土砂詰まり |  |  | 損傷程度 |  | e |  |  | メ モ
[9 empty] | 変状の進展性等： | [13 empty] | 変状の進展性等：
[9 empty] | 【進展なし】 | [13 empty] | 【新規変状】
[9 empty] | Pm0101 舗装にひびわれが見られる。 [1000×700mm] 前回点検時（H30年12月） 前回写真14 | [13 empty] | Pm0101 舗装に土砂詰まりが見られる。 [200×3500mm] [300×4200mm] 前回点検時（H30年12月） 前回写真14
| 写真番号 |  |  | 部材名 |  |  |  |  | 撮影年月日 |  |  |  | 写真番号 |  |  |  |  | 部材名 |  |  |  |  | 撮影年月日
| 損傷の種類 |  |  | 損傷程度 |  |  |  |  | メ モ |  |  |  | 損傷の種類 |  |  |  |  | 損傷程度 |  |  |  |  | メ モ
[9 empty] | 変状の進展性等： | [13 empty] | 変状の進展性等：

## 調書-6-1 (鋼橋)
点検調書（その６） 損傷ランク判定表－１ | [5 empty] | 径間番号 |  | 1 |  | 橋梁ID |  | 39.19643,141.22193
ふりがな 橋梁名 | しもたつみさわはし |  |  | 路線名 |  |  | その他市道 老耳環境線 |  |  |  | 橋梁コード |  |  | 03215195280
下巽沢橋
管理者名 | 奥州市 | [5 empty] | 調書更新年月日 |  | 2023年12月19日 |  | 点検年月日 |  | 2023年7月27日
工種 | 部材 |  | 材料 | 損傷種類 |  |  |  |  | 損傷評価 | 損傷 パターン |  | 分類 |  | 備考
上部構造 （鋼橋） |  |  | 鋼 | 1 | ： | 腐食 |  |  | - | - |  | -
|  | 主桁 |  | 2 | ： | 亀裂 |  |  | - | - |  | -
|  |  |  | 3 | ： | ゆるみ・脱落 |  |  | - | - |  | -
|  | 主構 トラス |  | 4 | ： | 破断 |  |  | - | - |  | -
|  |  |  | 5 | ： | 防食機能の劣化 |  |  | - | - |  | -
|  |  |  | 10 | ： | 補修・補強材の損傷 |  |  | - | - |  | -
|  | アーチ |  | 13 | ： | 遊間の異常 |  |  | - | - |  | -
|  |  |  | 18 | ： | 定着部の異常 |  |  | - | - |  | -
|  | ラーメン |  | 20 | ： | 漏水・滞水 |  |  | - | - |  | -
|  |  |  | 21 | ： | 異常な音・振動 |  |  | - | - |  | -
|  | 斜張橋 |  | 22 | ： | 異常なたわみ |  |  | - | - |  | -
|  |  |  | 23 | ： | 変形・欠損 |  |  | - | - |  | -
| 横桁 |  | 鋼 | 1 | ： | 腐食 |  |  | - | - |  | -
|  |  |  | 2 | ： | 亀裂 |  |  | - | - |  | -
|  |  |  | 3 | ： | ゆるみ・脱落 |  |  | - | - |  | -
|  |  |  | 4 | ： | 破断 |  |  | - | - |  | -
|  |  |  | 5 | ： | 防食機能の劣化 |  |  | - | - |  | -
|  |  |  | 10 | ： | 補修・補強材の損傷 |  |  | - | - |  | -
|  |  |  | 21 | ： | 異常な音・振動 |  |  | - | - |  | -
|  |  |  | 22 | ： | 異常なたわみ |  |  | - | - |  | -
|  |  |  | 23 | ： | 変形・欠損 |  |  | - | - |  | -
| 縦桁 |  | 鋼 | 1 | ： | 腐食 |  |  | - | - |  | -
|  |  |  | 2 | ： | 亀裂 |  |  | - | - |  | -
|  |  |  | 3 | ： | ゆるみ・脱落 |  |  | - | - |  | -
|  |  |  | 4 | ： | 破断 |  |  | - | - |  | -
|  |  |  | 5 | ： | 防食機能の劣化 |  |  | - | - |  | -
|  |  |  | 10 | ： | 補修・補強材の損傷 |  |  | - | - |  | -
|  |  |  | 21 | ： | 異常な音・振動 |  |  | - | - |  | -
|  |  |  | 22 | ： | 異常なたわみ |  |  | - | - |  | -
|  |  |  | 23 | ： | 変形・欠損 |  |  | - | - |  | -
| 対傾構 |  | 鋼 | 1 | ： | 腐食 |  |  | - | - |  | -
|  |  |  | 2 | ： | 亀裂 |  |  | - | - |  | -
|  |  |  | 3 | ： | ゆるみ・脱落 |  |  | - | - |  | -
|  |  |  | 4 | ： | 破断 |  |  | - | - |  | -
|  |  |  | 5 | ： | 防食機能の劣化 |  |  | - | - |  | -
|  |  |  | 10 | ： | 補修・補強材の損傷 |  |  | - | - |  | -
|  |  |  | 21 | ： | 異常な音・振動 |  |  | - | - |  | -
|  |  |  | 22 | ： | 異常なたわみ |  |  | - | - |  | -
|  |  |  | 23 | ： | 変形・欠損 |  |  | - | - |  | -
| 横構 |  | 鋼 | 1 | ： | 腐食 |  |  | - | - |  | -
|  |  |  | 2 | ： | 亀裂 |  |  | - | - |  | -
|  |  |  | 3 | ： | ゆるみ・脱落 |  |  | - | - |  | -
|  |  |  | 4 | ： | 破断 |  |  | - | - |  | -
|  |  |  | 5 | ： | 防食機能の劣化 |  |  | - | - |  | -
|  |  |  | 10 | ： | 補修・補強材の損傷 |  |  | - | - |  | -
|  |  |  | 21 | ： | 異常な音・振動 |  |  | - | - |  | -
|  |  |  | 22 | ： | 異常なたわみ |  |  | - | - |  | -
|  |  |  | 23 | ： | 変形・欠損 |  |  | - | - |  | -
点検調書（その６） 損傷ランク判定表－１ | [5 empty] | 径間番号 |  | 1 |  | 橋梁ID |  | 39.19643,141.22193
ふりがな 橋梁名 | しもたつみさわはし |  |  | 路線名 |  |  | その他市道 老耳環境線 |  |  |  | 橋梁コード |  |  | 03215195280
下巽沢橋
管理者名 | 奥州市 | [5 empty] | 調書更新年月日 |  | 2023年12月19日 |  | 点検年月日 |  | 2023年7月27日
工種 | 部材 |  | 材料 | 損傷種類 |  |  |  |  | 損傷評価 | 損傷 パターン |  | 分類 |  | 備考
上部構造 （鋼橋） | 床版 |  | 鋼 | 1 | ： | 腐食 |  |  | - | - |  | -
|  |  |  | 2 | ： | 亀裂 |  |  | - | - |  | -
|  |  |  | 3 | ： | ゆるみ・脱落 |  |  | - | - |  | -
|  |  |  | 4 | ： | 破断 |  |  | - | - |  | -
|  |  |  | 5 | ： | 防食機能の劣化 |  |  | - | - |  | -
|  |  |  | 10 | ： | 補修・補強材の損傷 |  |  | - | - |  | -
|  |  |  | 21 | ： | 異常な音・振動 |  |  | - | - |  | -
|  |  |  | 23 | ： | 変形・欠損 |  |  | - | - |  | -
|  |  | コンクリート | 7 | ： | 剥離・鉄筋露出 |  |  | - | - |  | -
|  |  |  | 8 | ： | 漏水・遊離石灰 |  |  | - | - |  | -
|  |  |  | 9 | ： | 抜け落ち |  |  | - | - |  | -
|  |  |  | 10 | ： | 補修・補強材の損傷 |  |  | - | - |  | -
|  |  |  | 11 | ： | 床版ひびわれ |  |  | - | - |  | -
|  |  |  | 12 | ： | うき |  |  | - | - |  | -
|  |  |  | 19 | ： | 変色・劣化 |  |  | - | - |  | -
|  |  |  | 22 | ： | 異常なたわみ |  |  | - | - |  | -
|  |  |  | 23 | ： | 変形・欠損 |  |  | - | - |  | -

## 調書-6-2 (コンクリート橋)
点検調書（その６） 損傷ランク判定表－２ | [5 empty] | 径間番号 |  | 1 |  | 橋梁ID |  | 39.19643,141.22193
ふりがな 橋梁名 | しもたつみさわはし |  |  | 路線名 |  |  | その他市道 老耳環境線 |  |  |  | 橋梁コード |  |  | 03215195280
下巽沢橋
管理者名 | 奥州市 | [5 empty] | 調書更新年月日 |  | 2023年12月19日 |  | 点検年月日 |  | 2023年7月27日
工種 | 部材 |  | 材料 | 損傷種類 |  |  |  |  | 損傷評価 | 損傷 パターン |  | 分類 |  | 備考
上部構造 （コンクリート橋） |  |  | コンクリート | 6 | ： | ひびわれ |  |  | e | 9 |  | -
|  | 主桁 |  | 7 | ： | 剥離・鉄筋露出 |  |  | a | - |  | -
|  |  |  | 8 | ： | 漏水・遊離石灰 |  |  | e | - |  | -
|  | アーチ |  | 10 | ： | 補修・補強材の損傷 |  |  | a | - |  | -
|  |  |  | 12 | ： | うき |  |  | a | - |  | -
|  | ラーメン |  | 13 | ： | 遊間の異常 |  |  | a | - |  | -
|  |  |  | 18 | ： | 定着部の異常 |  |  | a | - |  | -
|  | 斜張橋 |  | 19 | ： | 変色・劣化 |  |  | a | - |  | -
|  |  |  | 21 | ： | 異常な音・振動 |  |  | a | - |  | -
|  |  |  | 22 | ： | 異常なたわみ |  |  | a | - |  | -
|  |  |  | 23 | ： | 変形・欠損 |  |  | a | - |  | -
| 横桁 |  | コンクリート | 6 | ： | ひびわれ |  |  | - | - |  | -
|  |  |  | 7 | ： | 剥離・鉄筋露出 |  |  | - | - |  | -
|  |  |  | 8 | ： | 漏水・遊離石灰 |  |  | - | - |  | -
|  |  |  | 10 | ： | 補修・補強材の損傷 |  |  | - | - |  | -
|  |  |  | 12 | ： | うき |  |  | - | - |  | -
|  |  |  | 18 | ： | 定着部の異常 |  |  | - | - |  | -
|  |  |  | 19 | ： | 変色・劣化 |  |  | - | - |  | -
|  |  |  | 21 | ： | 異常な音・振動 |  |  | - | - |  | -
|  |  |  | 23 | ： | 変形・欠損 |  |  | - | - |  | -
| 床版 |  | コンクリート | 7 | ： | 剥離・鉄筋露出 |  |  | - | - |  | -
|  |  |  | 8 | ： | 漏水・遊離石灰 |  |  | - | - |  | -
|  |  |  | 9 | ： | 抜け落ち |  |  | - | - |  | -
|  |  |  | 10 | ： | 補修・補強材の損傷 |  |  | - | - |  | -
|  |  |  | 11 | ： | 床版ひびわれ |  |  | - | - |  | -
|  |  |  | 12 | ： | うき |  |  | - | - |  | -
|  |  |  | 19 | ： | 変色・劣化 |  |  | - | - |  | -
|  |  |  | 20 | ： | 漏水・滞水 |  |  | - | - |  | -
|  |  |  | 23 | ： | 変形・欠損 |  |  | - | - |  | -
| 定着部 |  | 鋼 | 1 | ： | 腐食 |  |  | - | - |  | -
|  |  |  | 2 | ： | 亀裂 |  |  | - | - |  | -
|  |  |  | 3 | ： | ゆるみ・脱落 |  |  | - | - |  | -
|  |  |  | 4 | ： | 破断 |  |  | - | - |  | -
|  |  |  | 5 | ： | 防食機能の劣化 |  |  | - | - |  | -
|  |  |  | 18 | ： | 定着部の異常 |  |  | - | - |  | -
|  |  |  | 19 | ： | 変色・劣化 |  |  | - | - |  | -
|  |  |  | 21 | ： | 異常な音・振動 |  |  | - | - |  | -
|  |  |  | 23 | ： | 変形・欠損 |  |  | - | - |  | -
|  |  | コンクリート | 6 | ： | ひびわれ |  |  | - | - |  | -
|  |  |  | 7 | ： | 剥離・鉄筋露出 |  |  | - | - |  | -
|  |  |  | 8 | ： | 漏水・遊離石灰 |  |  | - | - |  | -
|  |  |  | 10 | ： | 補修・補強材の損傷 |  |  | - | - |  | -
|  |  |  | 12 | ： | うき |  |  | - | - |  | -
|  |  |  | 19 | ： | 変色・劣化 |  |  | - | - |  | -
|  |  |  | 22 | ： | 異常なたわみ |  |  | - | - |  | -
|  |  |  | 23 | ： | 変形・欠損 |  |  | - | - |  | -

## 調書-6-3 (下部工)
点検調書（その６） 損傷ランク判定表－３ | [5 empty] | 径間番号 |  | 1 |  | 橋梁ID |  | 39.19643,141.22193
ふりがな 橋梁名 | しもたつみさわはし |  |  | 路線名 |  |  | その他市道 老耳環境線 |  |  |  | 橋梁コード |  |  | 03215195280
下巽沢橋
管理者名 | 奥州市 | [5 empty] | 調書更新年月日 |  | 2023年12月19日 |  | 点検年月日 |  | 2023年7月27日
工種 | 部材 |  | 材料 | 損傷種類 |  |  |  |  | 損傷評価 | 損傷 パターン |  | 分類 |  | 備考
下部構造 |  |  | 鋼 | 1 | ： | 腐食 |  |  | - | - |  | -
|  | 橋台 |  | 2 | ： | 亀裂 |  |  | - | - |  | -
|  |  |  | 3 | ： | ゆるみ・脱落 |  |  | - | - |  | -
|  | 橋脚 |  | 4 | ： | 破断 |  |  | - | - |  | -
|  |  |  | 5 | ： | 防食機能の劣化 |  |  | - | - |  | -
|  |  |  | 10 | ： | 補修・補強材の損傷 |  |  | - | - |  | -
|  |  |  | 20 | ： | 漏水・滞水 |  |  | - | - |  | -
|  |  |  | 21 | ： | 異常な音・振動 |  |  | - | - |  | -
|  |  |  | 22 | ： | 異常なたわみ |  |  | - | - |  | -
|  |  |  | 23 | ： | 変形・欠損 |  |  | - | - |  | -
|  |  |  | 25 | ： | 沈下・移動・傾斜 |  |  | - | - |  | -
|  |  | コンクリート | 6 | ： | ひびわれ |  |  | a | - |  | -
|  |  |  | 7 | ： | 剥離・鉄筋露出 |  |  | a | - |  | -
|  |  |  | 8 | ： | 漏水・遊離石灰 |  |  | a | - |  | -
|  |  |  | 10 | ： | 補修・補強材の損傷 |  |  | a | - |  | -
|  |  |  | 12 | ： | うき |  |  | a | - |  | -
|  |  |  | 18 | ： | 定着部の異常 |  |  | a | - |  | -
|  |  |  | 19 | ： | 変色・劣化 |  |  | a | - |  | -
|  |  |  | 20 | ： | 漏水・滞水 |  |  | e | - |  | -
|  |  |  | 21 | ： | 異常な音・振動 |  |  | a | - |  | -
|  |  |  | 23 | ： | 変形・欠損 |  |  | a | - |  | -
|  |  |  | 25 | ： | 沈下・移動・傾斜 |  |  | a | - |  | -
| 基礎 |  | 鋼 | 1 | ： | 腐食 |  |  | - | - |  | -
|  |  |  | 2 | ： | 亀裂 |  |  | - | - |  | -
|  |  |  | 5 | ： | 防食機能の劣化 |  |  | - | - |  | -
|  |  |  | 25 | ： | 沈下・移動・傾斜 |  |  | - | - |  | -
|  |  |  | 26 | ： | 洗堀 |  |  | - | - |  | -
|  |  | コンクリート | 6 | ： | ひびわれ |  |  | a | - |  | -
|  |  |  | 7 | ： | 剥離・鉄筋露出 |  |  | a | - |  | -
|  |  |  | 25 | ： | 沈下・移動・傾斜 |  |  | a | - |  | -
|  |  |  | 26 | ： | 洗堀 |  |  | a | - |  | -

## 調書-6-4 (支承部)
点検調書（その６） 損傷ランク判定表－４ |  |  |  |  | 径間番号 |  | 1 |  | 橋梁ID |  | 39.19643,141.22193
ふりがな 橋梁名 | しもたつみさわはし |  | 路線名 |  |  | その他市道 老耳環境線 |  |  |  | 橋梁コード |  |  | 03215195280
下巽沢橋
管理者名 | 奥州市 |  |  |  |  | 調書更新年月日 |  | 2023年12月19日 |  | 点検年月日 |  | 2023年7月27日
工種 | 部材 | 材料 | 損傷種類 |  |  |  |  | 損傷評価 | 損傷 パターン |  | 分類 |  | 備考
支承部 | 支承本体 | 鋼 | 1 | ： | 腐食 |  |  | - | - |  | -
|  |  | 2 | ： | 亀裂 |  |  | - | - |  | -
|  |  | 3 | ： | ゆるみ・脱落 |  |  | - | - |  | -
|  |  | 4 | ： | 破断 |  |  | - | - |  | -
|  |  | 5 | ： | 防食機能の劣化 |  |  | - | - |  | -
|  |  | 13 | ： | 遊間の異常 |  |  | - | - |  | -
|  |  | 16 | ： | 支承部の機能障害 |  |  | - | - |  | -
|  |  | 20 | ： | 漏水・滞水 |  |  | - | - |  | -
|  |  | 21 | ： | 異常な音・振動 |  |  | - | - |  | -
|  |  | 23 | ： | 変形・欠損 |  |  | - | - |  | -
|  |  | 24 | ： | 土砂詰まり |  |  | - | - |  | -
|  |  | 25 | ： | 沈下・移動・傾斜 |  |  | - | - |  | -
|  | その他 | 4 | ： | 破断 |  |  | a | - |  | -
|  |  | 13 | ： | 遊間の異常 |  |  | a | - |  | -
|  |  | 16 | ： | 支承部の機能障害 |  |  | a | - |  | -
|  |  | 19 | ： | 変色・劣化 |  |  | a | - |  | -
|  |  | 20 | ： | 漏水・滞水 |  |  | a | - |  | -
|  |  | 21 | ： | 異常な音・振動 |  |  | a | - |  | -
|  |  | 23 | ： | 変形・欠損 |  |  | a | - |  | -
|  |  | 24 | ： | 土砂詰まり |  |  | a | - |  | -
| アンカーボルト | 鋼 | 1 | ： | 腐食 |  |  | - | - |  | -
|  |  | 2 | ： | 亀裂 |  |  | - | - |  | -
|  |  | 3 | ： | ゆるみ・脱落 |  |  | - | - |  | -
|  |  | 4 | ： | 破断 |  |  | - | - |  | -
|  |  | 5 | ： | 防食機能の劣化 |  |  | - | - |  | -
|  |  | 23 | ： | 変形・欠損 |  |  | - | - |  | -
| 落橋防止 システム | 鋼 | 1 | ： | 腐食 |  |  | - | - |  | -
|  |  | 2 | ： | 亀裂 |  |  | - | - |  | -
|  |  | 3 | ： | ゆるみ・脱落 |  |  | - | - |  | -
|  |  | 4 | ： | 破断 |  |  | - | - |  | -
|  |  | 5 | ： | 防食機能の劣化 |  |  | - | - |  | -
|  |  | 13 | ： | 遊間の異常 |  |  | - | - |  | -
|  |  | 21 | ： | 異常な音・振動 |  |  | - | - |  | -
|  |  | 22 | ： | 異常なたわみ |  |  | - | - |  | -
|  |  | 23 | ： | 変形・欠損 |  |  | - | - |  | -
|  | コンクリート | 6 | ： | ひびわれ |  |  | - | - |  | -
|  |  | 7 | ： | 剥離・鉄筋露出 |  |  | - | - |  | -
|  |  | 8 | ： | 漏水・遊離石灰 |  |  | - | - |  | -
|  |  | 12 | ： | うき |  |  | - | - |  | -
|  |  | 13 | ： | 遊間の異常 |  |  | - | - |  | -
|  |  | 19 | ： | 変色・劣化 |  |  | - | - |  | -
|  |  | 23 | ： | 変形・欠損 |  |  | - | - |  | -
|  |  | 24 | ： | 土砂詰まり |  |  | - | - |  | -
| 沓座モルタル 台座コンクリート | コンクリート | 6 | ： | ひびわれ |  |  | - | - |  | -
|  |  | 7 | ： | 剥離・鉄筋露出 |  |  | - | - |  | -
|  |  | 12 | ： | うき |  |  | - | - |  | -
|  |  | 20 | ： | 漏水・滞水 |  |  | - | - |  | -
|  |  | 23 | ： | 変形・欠損 |  |  | - | - |  | -

## 調書-6-5 (路上)
点検調書（その６） 損傷ランク判定表－５ | [5 empty] | 径間番号 |  | 1 |  | 橋梁ID |  | 39.19643,141.22193
ふりがな 橋梁名 | しもたつみさわはし |  |  | 路線名 |  |  | その他市道 老耳環境線 |  |  |  | 橋梁コード |  |  | 03215195280
下巽沢橋
管理者名 | 奥州市 | [5 empty] | 調書更新年月日 |  | 2023年12月19日 |  | 点検年月日 |  | 2023年7月27日
工種 | 部材 |  | 材料 | 損傷種類 |  |  |  |  | 損傷評価 | 損傷 パターン |  | 分類 |  | 備考
路上 |  |  | 鋼 | 1 | ： | 腐食 |  |  | - | - |  | -
|  | 高欄 |  | 2 | ： | 亀裂 |  |  | - | - |  | -
|  |  |  | 3 | ： | ゆるみ・脱落 |  |  | - | - |  | -
|  | 防護柵 |  | 4 | ： | 破断 |  |  | - | - |  | -
|  |  |  | 5 | ： | 防食機能の劣化 |  |  | - | - |  | -
|  |  |  | 10 | ： | 補修・補強材の損傷 |  |  | - | - |  | -
|  |  |  | 23 | ： | 変形・欠損 |  |  | - | - |  | -
|  |  | コンクリート | 6 | ： | ひびわれ |  |  | - | - |  | -
|  |  |  | 7 | ： | 剥離・鉄筋露出 |  |  | - | - |  | -
|  |  |  | 8 | ： | 漏水・遊離石灰 |  |  | - | - |  | -
|  |  |  | 12 | ： | うき |  |  | - | - |  | -
|  |  |  | 19 | ： | 変色・劣化 |  |  | - | - |  | -
|  |  |  | 23 | ： | 変形・欠損 |  |  | - | - |  | -
|  |  | 鋼 | 1 | ： | 腐食 |  |  | - | - |  | -
|  | 地覆 |  | 2 | ： | 亀裂 |  |  | - | - |  | -
|  |  |  | 3 | ： | ゆるみ・脱落 |  |  | - | - |  | -
|  | 中央分離帯 |  | 4 | ： | 破断 |  |  | - | - |  | -
|  |  |  | 5 | ： | 防食機能の劣化 |  |  | - | - |  | -
|  |  |  | 10 | ： | 補修・補強材の損傷 |  |  | - | - |  | -
|  |  |  | 23 | ： | 変形・欠損 |  |  | - | - |  | -
|  |  | コンクリート | 6 | ： | ひびわれ |  |  | a | - |  | -
|  |  |  | 7 | ： | 剥離・鉄筋露出 |  |  | b | - |  | -
|  |  |  | 8 | ： | 漏水・遊離石灰 |  |  | a | - |  | -
|  |  |  | 12 | ： | うき |  |  | e | - |  | -
|  |  |  | 19 | ： | 変色・劣化 |  |  | a | - |  | -
|  |  |  | 23 | ： | 変形・欠損 |  |  | e | - |  | -
| 伸縮装置 |  | 鋼 | 1 | ： | 腐食 |  |  | - | - |  | -
|  |  |  | 2 | ： | 亀裂 |  |  | - | - |  | -
|  |  |  | 3 | ： | ゆるみ・脱落 |  |  | - | - |  | -
|  |  |  | 4 | ： | 破断 |  |  | - | - |  | -
|  |  |  | 5 | ： | 防食機能の劣化 |  |  | - | - |  | -
|  |  |  | 13 | ： | 遊間の異常 |  |  | - | - |  | -
|  |  |  | 14 | ： | 路面の凹凸 |  |  | - | - |  | -
|  |  |  | 20 | ： | 漏水・滞水 |  |  | - | - |  | -
|  |  |  | 21 | ： | 異常な音・振動 |  |  | - | - |  | -
|  |  |  | 23 | ： | 変形・欠損 |  |  | - | - |  | -
|  |  |  | 24 | ： | 土砂詰まり |  |  | - | - |  | -
|  |  | コンクリート | 6 | ： | ひびわれ |  |  | - | - |  | -
|  |  |  | 12 | ： | うき |  |  | - | - |  | -
|  |  |  | 21 | ： | 異常な音・振動 |  |  | - | - |  | -
|  |  |  | 23 | ： | 変形・欠損 |  |  | - | - |  | -
|  |  | その他 | 13 | ： | 遊間の異常 |  |  | a | - |  | -
|  |  |  | 14 | ： | 路面の凹凸 |  |  | a | - |  | -
|  |  |  | 19 | ： | 変色・劣化 |  |  | a | - |  | -
|  |  |  | 20 | ： | 漏水・滞水 |  |  | a | - |  | -
|  |  |  | 21 | ： | 異常な音・振動 |  |  | a | - |  | -
|  |  |  | 23 | ： | 変形・欠損 |  |  | a | - |  | -
|  |  |  | 24 | ： | 土砂詰まり |  |  | a | - |  | -
点検調書（その６） 損傷ランク判定表－５ | [5 empty] | 径間番号 |  | 1 |  | 橋梁ID |  | 39.19643,141.22193
ふりがな 橋梁名 | しもたつみさわはし |  |  | 路線名 |  |  | その他市道 老耳環境線 |  |  |  | 橋梁コード |  |  | 03215195280
下巽沢橋
管理者名 | 奥州市 | [5 empty] | 調書更新年月日 |  | 2023年12月19日 |  | 点検年月日 |  | 2023年7月27日
工種 | 部材 |  | 材料 | 損傷種類 |  |  |  |  | 損傷評価 | 損傷 パターン |  | 分類 |  | 備考
路上 |  |  | 鋼 | 1 | ： | 腐食 |  |  | - | - |  | -
|  | 遮音施設 |  | 2 | ： | 亀裂 |  |  | - | - |  | -
|  |  |  | 3 | ： | ゆるみ・脱落 |  |  | - | - |  | -
|  | 照明施設 |  | 4 | ： | 破断 |  |  | - | - |  | -
|  |  |  | 5 | ： | 防食機能の劣化 |  |  | - | - |  | -
|  | 標識施設 |  | 19 | ： | 変色・劣化 |  |  | - | - |  | -
|  |  |  | 23 | ： | 変形・欠損 |  |  | - | - |  | -
| 縁石 |  | コンクリート | 6 | ： | ひびわれ |  |  | - | - |  | -
|  |  |  | 7 | ： | 剥離・鉄筋露出 |  |  | - | - |  | -
|  |  |  | 8 | ： | 漏水・遊離石灰 |  |  | - | - |  | -
|  |  |  | 12 | ： | うき |  |  | - | - |  | -
|  |  |  | 19 | ： | 変色・劣化 |  |  | - | - |  | -
|  |  |  | 23 | ： | 変形・欠損 |  |  | - | - |  | -
| 舗装 |  | コンクリート | 14 | ： | 路面の凹凸 |  |  | - | - |  | -
|  |  |  | 15 | ： | 舗装の異常 |  |  | - | - |  | -
|  |  |  | 24 | ： | 土砂詰まり |  |  | - | - |  | -
|  |  | その他 | 14 | ： | 路面の凹凸 |  |  | - | - |  | -
|  |  |  | 15 | ： | 舗装の異常 |  |  | - | - |  | -
|  |  |  | 24 | ： | 土砂詰まり |  |  | - | - |  | -

## 調書-6-6 (その他)
点検調書（その６） 損傷ランク判定表－６ | [6 empty] | 径間番号 |  | 1 |  | 橋梁ID |  | 39.19643,141.22193
ふりがな 橋梁名 |  | しもたつみさわはし |  |  | 路線名 |  |  | その他市道 老耳環境線 |  |  |  | 橋梁コード |  |  | 03215195280
下巽沢橋
管理者名 |  | 奥州市 | [5 empty] | 調書更新年月日 |  | 2023年12月19日 |  | 点検年月日 |  | 2023年7月27日
工種 |  | 部材 |  | 材料 | 損傷種類 |  |  |  |  | 損傷評価 | 損傷 パターン |  | 分類 |  | 備考
排水施設 |  |  |  | 鋼 | 1 | ： | 腐食 |  |  | - | - |  | -
|  |  | 排水ます |  | 5 | ： | 防食機能の劣化 |  |  | - | - |  | -
[5 empty] | 19 | ： | 変色・劣化 |  |  | - | - |  | -
|  |  | 排水管 |  | 20 | ： | 漏水・滞水 |  |  | - | - |  | -
[5 empty] | 23 | ： | 変形・欠損 |  |  | - | - |  | -
[5 empty] | 24 | ： | 土砂詰まり |  |  | - | - |  | -
|  |  |  | その他 | 4 | ： | 破断 |  |  | - | - |  | -
[5 empty] | 19 | ： | 変色・劣化 |  |  | - | - |  | -
[5 empty] | 20 | ： | 漏水・滞水 |  |  | - | - |  | -
[5 empty] | 23 | ： | 変形・欠損 |  |  | - | - |  | -
[5 empty] | 24 | ： | 土砂詰まり |  |  | - | - |  | -
|  |  |  | 鋼 | 1 | ： | 腐食 |  |  | a | - |  | -
| 点検施設 |  |  |  | 2 | ： | 亀裂 |  |  | a | - |  | -
[5 empty] | 3 | ： | ゆるみ・脱落 |  |  | a | - |  | -
| 添架物 |  |  |  | 4 | ： | 破断 |  |  | a | - |  | -
[5 empty] | 5 | ： | 防食機能の劣化 |  |  | a | - |  | -
[5 empty] | 21 | ： | 異常な音・振動 |  |  | a | - |  | -
[5 empty] | 22 | ： | 異常なたわみ |  |  | a | - |  | -
[5 empty] | 23 | ： | 変形・欠損 |  |  | a | - |  | -
|  |  |  | その他 | 1 | ： | 腐食 |  |  | - | - |  | -
[5 empty] | 2 | ： | 亀裂 |  |  | - | - |  | -
[5 empty] | 3 | ： | ゆるみ・脱落 |  |  | - | - |  | -
[5 empty] | 4 | ： | 破断 |  |  | - | - |  | -
[5 empty] | 5 | ： | 防食機能の劣化 |  |  | - | - |  | -
[5 empty] | 21 | ： | 異常な音・振動 |  |  | - | - |  | -
[5 empty] | 22 | ： | 異常なたわみ |  |  | - | - |  | -
[5 empty] | 23 | ： | 変形・欠損 |  |  | - | - |  | -
袖擁壁 |  |  |  | コンクリート | 6 | ： | ひびわれ |  |  | a | - |  | -
[5 empty] | 7 | ： | 剥離・鉄筋露出 |  |  | a | - |  | -
[5 empty] | 8 | ： | 漏水・遊離石灰 |  |  | a | - |  | -
[5 empty] | 12 | ： | うき |  |  | a | - |  | -
[5 empty] | 19 | ： | 変色・劣化 |  |  | a | - |  | -
[5 empty] | 23 | ： | 変形・欠損 |  |  | a | - |  | -
[5 empty] | 25 | ： | 沈下・移動・傾斜 |  |  | a | - |  | -

## 調書-7
点検調書（その７） 健全度診断票 |  |  |  |  | 径間番号 |  | 1 |  |  | 起点側 |  |  | 緯度 | 39.19643 |  | 橋梁ＩＤ | 39.19643,141.22193
[13 empty] | 経度 | 141.22193
ふりがな 橋梁名 | しもたつみさわはし |  |  | 路線名 |  | その他市道 老耳環境線 |  |  | 管理者名 |  | 奥州市 |  |  |  | 橋梁 コード | 03215195280 |  | 調書更新年月日 | 2023年12月19日
| 下巽沢橋 | [16 empty] | 点検年月日 | 2023年7月27日
部材名称 |  | 材料 種別 | 損傷種類 |  |  |  |  | 損傷評価 | 診断結果
[9 empty] | 劣化要因 |  |  | 対策区分 |  | 健全度 | 所見等
主桁 |  | コンクリート | ⑥ひびわれ |  |  |  |  | e | その他(想定外の加重) |  |  | C2 |  | Ⅲ | 主桁に想定外の加重が要因と推定されるひびわれが見られる。耐荷力の低下が懸念されることから橋梁構造の安全性の観点から速やかな対応を行うことが望ましいと判断し、健全度「Ⅲ」と判定した。
主桁 |  | コンクリート | ⑧漏水・遊離石灰 |  |  |  |  | e | その他(防水・排水不良) |  |  | C2 |  | Ⅲ | 主桁に排水不良が要因と推定される遊離石灰が見られる。耐荷力の低下が懸念されることから橋梁構造の安全性の観点から速やかな対応を行うことが望ましいと判断し、健全度「Ⅲ」と判定した。
橋台[竪壁] |  | コンクリート | ⑳漏水・滞水 |  |  |  |  | e | その他(防水・排水不良) |  |  | B |  | Ⅰ | A1，A2橋台竪壁に排水不良が要因と推定される漏水跡が見られる。状況に応じて補修を行うことが望ましいと判断し、健全度「Ⅰ」と判定した。
地覆 |  | コンクリート | ⑦剥離・鉄筋露出 |  |  |  |  | d | 凍害 |  |  | B |  | Ⅰ | 地覆に凍害が要因と推定される剥離・鉄筋露出が見られる。状況に応じて補修を行うことが望ましいと判断し、健全度「Ⅰ」と判定した。
地覆 |  | コンクリート | ⑫うき |  |  |  |  | e | 凍害 |  |  | B |  | Ⅰ | 地覆に凍害が要因と推定されるうきが見られる。状況に応じて補修を行うことが望ましいと判断し、健全度「Ⅰ」と判定した。
地覆 |  | コンクリート | ㉓変形・欠損 |  |  |  |  | e | その他 （衝突） |  |  | C2 |  | Ⅲ | 地覆に衝突が要因と推定される変形が見られる。予防保全の観点から補修を行うことが望ましいと判断し、健全度「Ⅲ」と判定した。
舗装 |  | コンクリート | ⑮舗装の異常 |  |  |  |  | e | その他（品質の経年劣化） |  |  | B |  | Ⅰ | 舗装に品質の経年劣化が要因と推定されるひびわれが見られる。状況に応じて補修を行うことが望ましいと判断し、健全度「Ⅰ」と判定した。
舗装 |  | コンクリート | ㉔土砂詰まり |  |  |  |  | e | その他（品質の経年劣化） |  |  | M |  | Ⅱ | 舗装に経年劣化が要因と推定される土砂詰まりが見られる。維持工事での対応が望ましいと判断し、健全度「Ⅱ」と判定した。